## Sheet1
附件
2024年摩托车及电动自行车乘员头盔等6种产品监督抽查不合格产品及企业名单
序号 | 受检单位名称 | 标称生产单位名称 | 受检产品名称 | 规格型号 | 生产日期/批货号 | 不合格项目 | 备注
1 | 垫江县虹达建材经营部 | 藤县乐恒强塑料制品有限公司 | 摩托车乘员头盔 | 338 | 2024.3.2 | 护目镜耐磨性耐穿透（低温）
2 | 大足区蒋世电动车经营部 | 重庆仁智汽车零配件有限公司 | 摩托车乘员头盔 | R017 | 2024/2/23 2024020001 | 佩戴装置强度耐穿透（低温）
3 | 文军（个体工商户） | 巴南区万事乐摩托车配件厂 | 摩托车乘员头盔 | X1 | 20240305 | 耐穿透（低温）
4 | 重庆安尔特汽车摩托车配件制造有限公司 | 重庆安尔特汽车摩托车配件制造有限公司 | 摩托车乘员头盔 | B-18 | 2024.03.18 | 耐穿透（低温） | 复检仍不合格
5 | 重庆钰乔家具有限公司 | 重庆钰乔家具有限公司 | 浸渍胶膜纸饰面刨花板 | 1220m×2440mm×18mm | 2024-04-02 | 2h吸水厚度膨胀率（%）复验2h吸水厚度膨胀率（%）
6 | 重庆迈鑫建材有限公司 | 重庆迈鑫建材有限公司 | 浸渍胶膜纸饰面刨花板 | 2440×1220×18（mm）E1 | 2024-04-27/- | 内结合强度（MPa）复验内结合强度（MPa）
7 | 涪陵区通通来木材加工厂 | 涪陵区通通来木材加工厂 | 细木工板 | 2440×1220×13（mm）E1 | 2024-02-15 | 横向静曲强度（MPa）浸渍剥离性能（mm）复验横向静曲强度（MPa）
8 | 杜光澎（个体工商户） | 重庆德沃木制品加工有限公司 | 浸渍胶膜纸饰面细木工板/生态板 | 1220×2440×17(mm) E? | 2022-10-20 | 浸渍剥离（mm）
9 | 重庆东博塑胶有限公司 | 重庆东博塑胶有限公司 | 聚乙烯塑纲缠绕排水管 | DN400mm SN8 | 2024-04-20/- | 最小壁厚（mm）质量判定冲击性能（TIR)
10 | 重庆路通塑胶有限责任公司 | 重庆路通塑胶有限责任公司 | 建筑排水用硬聚氯乙烯（PVC-U）管材 | Ф50×2.0mm（无铅） | 2024-01-04 | 纵向回缩率（﹪）
11 | 重庆路通塑胶有限责任公司 | 重庆路通塑胶有限责任公司 | 建筑排水用硬聚氯乙烯（PVC-U）管件 | Ф110（三通） | 2023-11-04 | 维卡软化温度（℃）
12 | 重庆顺泰管业(集团)有限公司 | 重庆顺泰管业(集团)有限公司 | HDPE双壁波纹管 | DN300mm SN8 | 2024-05-22 | 冲击性能（﹪）
13 | 重庆万丰塑胶有限公司 | 重庆万丰塑胶有限公司 | 埋地式PE双壁波纹管 | DN：200 S2 | 2024-05-10/- | 最小内层壁厚质量判定环柔性复验环柔性
14 | 重庆万丰塑胶有限公司 | 重庆万丰塑胶有限公司 | 聚乙烯双壁波纹管材 | DN：300 SN8 | 2024-05-06/- | 氧化诱导时间（min）复验氧化诱导时间（min）
15 | 重庆阮氏塑业有限公司 | 重庆阮氏塑业有限公司 | 聚乙烯增强双壁波纹管 | DN：200 SN4 | 2024-03-19/- | 冲击性能（﹪）环柔性
16 | 重庆耐仕阀门有限公司 | 重庆耐仕阀门有限公司 | 管道燃气自闭阀 | Z0.9TZ-15/15-NSL | 2023年4月13日/-- | 自动关闭性能额定流量
17 | 重庆市渝鸿燃气设备研究所（普通合伙） | 重庆市渝鸿燃气设备研究所（普通合伙） | 家用可燃气体探测器 | JT-YH100B | 2024.01/-- | 一般要求
18 | 重庆杭丰管业有限公司 | 重庆杭丰管业有限公司 | 铝塑复合燃气专用管 | PAP/12/16/Q | 2024-05-16 | 管环径向拉力（N）；60℃静液压强度（10h）；复验60℃静液压强度（10h）
19 | 重庆金福炉酒店设备有限公司 | 重庆金福炉酒店设备有限公司 | 中餐燃气炒菜灶 | SZCT25-A | 2024年5月9日/-- | 热负荷准确度
20 | 重庆汇聚仁餐饮设备有限公司 | 重庆汇聚仁餐饮设备有限公司 | 中餐燃气炒菜灶 | SZCT28-01 | 2024年5月/-- | 热负荷准确度
21 | 重庆顺亿厨房设备有限公司 | 重庆顺亿厨房设备有限公司 | 中餐燃气炒菜灶 | SZCT38-A | 2024年4月28日/-- | 热负荷准确度
22 | 重庆汇聚仁餐饮设备有限公司 | 重庆汇聚仁餐饮设备有限公司 | 燃气蒸箱 | SZXT20-01 | 2024年5月/-- | 热负荷准确度干烟气中CO（α=1）
23 | 重庆欧润厨房设备有限公司 | 重庆欧润厨房设备有限公司 | 中餐燃气炒菜灶 | SZCT-30A | 2024年4月25日/-- | 热负荷准确度；接地措施
24 | 丰都县晓容装饰材料经营部 | 郑州市坤诺实业有限公司 | 高分子聚乙烯丙（涤）纶防水卷材 | 涤纶0.6mm | / | 拉伸强度、拉断伸长率、撕裂强度
25 | 万州区欣妹防水材料经营部 | 四川天恒防水材料有限公司 | 高分子（丙/涤）防水材料 | 300 | / | 拉伸强度、拉断伸长率、撕裂强度
26 | 何文章（个体工商户） | 寿光市华盾防水材料有限公司 | 高档一次成型聚乙烯丙纶涤纶高分子防水卷材 | 300 | / | 拉伸强度、拉断伸长率、撕裂强度、不透水性（0.3MPa，30min） | 涉嫌假冒
27 | 徐永富（个体工商户） | 寿光盛盾防水材料有限公司 | 高档一次成型聚乙烯丙纶涤纶高分子防水卷材 | 0.5MM | / | 拉伸强度、拉断伸长率、撕裂强度、不透水性（0.3MPa，30min）
28 | 潘中春（个体工商户） | 寿光市华盾防水材料有限公司 | 高档一次成型聚乙烯丙纶涤纶高分子防水卷材 | 0.5MM | / | 拉伸强度、撕裂强度 | 涉嫌假冒
29 | 云阳县杨记装饰材料门市 | 寿光市坤源防水材料有限公司 | 聚乙烯丙（涤）纶高分子防水卷材 | 300克 | / | 拉伸强度、拉断伸长率、撕裂强度、不透水性（0.3MPa ，30min） | 涉嫌假冒
30 | 谢英（个体工商户） | 重庆市正林涂料有限责任公司 | 聚乙烯高分子防水卷材 | 250g（灰色） | 2024/05/26 | 拉伸强度、拉断伸长率、撕裂强度
31 | 酉阳县德隆防水建材经营部 | 潍坊市宏泰防水材料有限公司 | 聚乙烯丙（涤）纶高分子防水卷材 | FS2 300g | 2024/07/01（进货） | 拉伸强度、拉断伸长率、撕裂强度、不透水性（0.3MPa ，30min）
32 | 秀山县珍元建材经营部 | 寿光市卡奇防水材料有限公司 | 聚乙烯丙（涤）纶复合防水卷材 | FS2 300克 | / | 拉伸强度、拉断伸长率、撕裂强度、不透水性（0.3MPa ，30min）
33 | 荣昌区鑫鑫防水建材经营部 | 山东蜀盈防水材料有限公司 | 合成高分子防水卷材 | 绿色 350g | 进货2024/05/15 | 拉伸强度、撕裂强度、不透水性（0.3MPa,30min）
34 | 荣昌区小余防水材料销售经营部 | 潍坊市鲁航防水材料有限公司 | 聚乙烯丙（涤）纶复合防水卷材 | FS2 300克 | 进货2024/07/01 | 拉伸强度、拉断伸长率、撕裂强度、不透水性（0.3MPa ，30min）
35 | 永川区正威建材经营部 | 寿光市卡奇防水材料有限公司 | 聚乙烯丙（涤）纶复合防水卷材 | FS2 400克 | 2024/03/13 | 拉伸强度、拉断伸长率、撕裂强度
36 | 合川区京固防水材料经营部 | 寿光市颐龙防水材料有限公司 | 聚乙烯高分子防水卷材 | 300g | / | 拉伸强度、拉断伸长率、撕裂强度、不透水性（0.3MPa,30min）
37 | 重庆维宽防水材料有限公司 | 北新防水（成都）有限公司 | 弹性体（SBS）改性沥青防水卷材 | SBS I PY PE PE 3 10 | 2024-06-15 | 接缝剥离强度 | 复检仍不合格
38 | 重庆维宽防水材料有限公司 | 北新防水（成都）有限公司 | 自粘聚合物改性沥青防水卷材 | N I PE 1.5 20 | 2024-05-27 | 热老化（剥离强度 卷材与铝板） | 复检仍不合格
39 | 刘福英（个体工商户） | 山东浩源防水科技集团有限公司 | 聚乙烯丙（涤）纶高分子防水卷材 | 500g | / | 拉伸强度、拉断伸长率、撕裂强度
40 | 重庆宝军橡胶制品有限公司 | 潍坊市恒泰防水材料有限公司 | 聚乙烯丙（涤）纶高分子防水卷材 | 250g 87m | 2024/02/05（进货） | 拉伸强度、拉断伸长率、撕裂强度