## Sheet1
附件
2025年陶瓷砖等11种产品监督抽查不合格产品及生产销售单位名单
序号 | 受检单位名称 | 标称生产单位名称 | 受检产品名称 | 规格型号 | 生产日期/批货号 | 不合格项目 | 备注
1 | 巴南区壹加壹建材经营部 | 天际陶瓷有限责任公司 | 全瓷配套地砖 | 399mm×399mm×9.2mm | 2023-04-13/— | 吸水率（%） 平均值 单个值
2 | 铜梁区陶缘建材批发部 | 鼎泰建材有限责任公司 | 瓷砖 | 400×800mm×7.5±0.2mm | 2024.11.07 | 吸水率（%） （平均值）
3 | 重庆家友石材有限公司 | 佛山市欧瑞利陶瓷有限公司 | 原槽通体大理石高档梯步 | 470×1200×10.5（mm） | 2024/11/13 | 尺寸（宽度）
4 | 秀山县登喜鸟床上用品店 | 新干县鸿保罗箱包有限公司 | 旅行箱 | 23寸 | / | 振荡冲击性能 （提把300次，侧提把300次，负重14kg）
5 | 方立平（个体工商户） | 广东亨得利实业有限公司 | 旅行包 | 40*19*23cm | / | 振荡冲击性能 （双提把400次，单背带250次，双提把、单背带负重2kg）
6 | 重庆巴蜀线缆有限公司 | 重庆巴蜀线缆有限公司 | 铜芯聚氯乙烯绝缘无护套阻燃C类电线 | ZC一BVR 450/750V 1×2.5 | 2025.2.17/- - | 成束阻燃性能 -试样上碳化的长度距喷嘴底边向上距离(m)
7 | 重庆启晨电线电缆制造有限公司 | 重庆启晨电线电缆制造有限公司 | 铜芯交联聚乙烯绝缘聚氯乙烯护套电力电缆 | YJV—0.6/1 5×10 | 2025年2月15日/- - | 护套空气烘箱中失重试验 -失重(mg/cm2)
8 | 重庆渝工线缆有限公司 | 重庆渝工线缆有限公司 | 铜芯聚氯乙烯绝缘聚氯乙烯护套软电缆 | 60227 IEC 53(RVV) 300/500V 2×1 | 2025-2-25/-- | 曲挠试验 | 复检仍不合格
9 | 重庆华旗线缆有限公司 | 重庆华旗线缆有限公司 | 交联聚乙烯绝缘聚氯乙烯护套阻燃C类电力电缆 | ZC—YJV—0.6/1 3×2.5 | 2025-01-22/-- | 电缆的成束阻燃试验 -试样上碳化的长度距喷嘴底边向上距离(m)
10 | 何晓月（个体工商户） | 达州市达川区长益塑料有限责任公司 | 聚乙烯吹塑农用地面覆盖薄膜 | 1200×0.01（mm） | 24年11月24日 | 厚度偏差
11 | 秦德阳（个体工商户） | 顺德区容桂鑫鋐五金燃具厂 | 商用燃气燃烧器具 | SPTY10/40 | 2022年11月1日 | 通用结构-一般要求 燃气系统零部件-一般要求 热负荷准确度 燃烧工况-干烟气中CO（α=1）含量
12 | 重庆盛源厨房设备有限公司 | 重庆盛源厨房设备有限公司 | 商用燃气燃烧器具 | SZXTF22 | 2025年3月/-- | 热负荷准确度
13 | 重庆鑫宏盛厨房设备有限公司 | 重庆鑫宏盛厨房设备有限公司 | 商用燃气燃烧器具 | SZCT30-01 | 2025年2月/-- | 通用结构-电气系统 热负荷准确度 燃烧工况-干烟气中CO（α=1）含量
14 | 重庆朗思特厨具有限公司 | 重庆朗思特厨具有限公司 | 商用燃气燃烧器具 | SDGT22-A | 2025年3月10日/-- | 通用结构-电气系统 热负荷准确度
15 | 重庆朗思特厨具有限公司 | 重庆朗思特厨具有限公司 | 商用燃气燃烧器具 | SZCT20-A | 2025年3月10日/-- | 热负荷准确度
16 | 重庆怡蒙厨房设备有限公司 | 重庆怡蒙厨房设备有限公司 | 商用燃气燃烧器具 | SZXT | 2025年2月/-- | 热负荷准确度 燃烧工况-干烟气中CO（α=1）含量
17 | 重庆怡蒙厨房设备有限公司 | 重庆怡蒙厨房设备有限公司 | 商用燃气燃烧器具 | SPTT | 2025年2月/-- | 电气性能-标志
18 | 重庆四发通厨房设备有限公司 | 重庆四发通厨房设备有限公司 | 商用燃气燃烧器具 | SZCT35-A | 2024年6月 | 热负荷准确度
19 | 璧山区渝豪厨具制造厂 | 璧山区渝豪厨具制造厂 | 商用燃气燃烧器具 | SDGT 22 | 2025年2月24日/-- | 通用结构-电气系统 热负荷准确度
20 | 重庆金厨厨房设备有限公司 | 重庆金厨厨房设备有限公司 | 商用燃气燃烧器具 | SZCT42-1 | 2025年2月10日/-- | 通用结构-电气系统 热负荷准确度
21 | 城口县文慧鞋店 | 北京步乐森贸易有限公司 | 老人鞋（旅游鞋） | 39/245、40/250、41/255 | / | 游离或可部分水解的甲醛（mg/kg）
22 | 重庆雅欣纸业有限公司 | 重庆雅欣纸业有限公司 | 千竹荷舒适面巾纸 | （155mm×175mm×408张±2%)/包 | 20250217 | 内装量短缺量
23 | 重庆永美生活用品有限公司 | 四川蓝漂日用品有限公司 | 蓝漂牌厨房纸巾 | 197mm×210mm 2层， 200抽/提（400张） | 2025/02/25 | 净含量
24 | 重庆市长寿区虹云纸制品厂 | 重庆市长寿区虹云纸制品厂 | 约定你牌面巾纸 | 140mm×180mm/张 392张/包 6包/提 | 2025.02.15 | 内装量短缺量
25 | 重庆丰都糖酒有限公司高镇开心超市 | 贵州娇兰卫生用品有限公司 | 盛远牌14卷卫生纸 | 95mm×120mm/节（5层） | 2024/12/16 | 柔软度（成品层纵横平均，mN）
26 | 重庆家和纸业有限公司 | 重庆家和纸业有限公司 | 均熙笑脸面巾纸 | 100mm×180mm | 2025.02.20 | 内装量短缺量 丙烯酰胺含量
27 | 重庆市江津区钰峰纸制品厂 | 重庆市江津区钰峰纸制品厂 | 钰峰超柔韧纸面巾 | 185mm×190mm | 2024年12月28日 | 内装量短缺量 | 复检仍不合格
28 | 沙坪坝区俊杰纸制品加工厂 | 沙坪坝区俊杰纸制品加工厂 | 擦手纸 | 210×220（mm）128（张） | 2025-03-01/- | 丙烯酰胺含量
29 | 重庆汇广纸业有限公司 | 重庆汇广纸业有限公司 | 抽取式面巾纸 | 185mm×100mm×3层×92抽 | 2025-02-07/- | 内装量短缺量 长
30 | 重庆市北碚区星博视眼镜店（个人独资） | 重庆市北碚区星博视眼镜店（个人独资） | 定配眼镜 | R:-5.25DS/-1.00DC×180° L:-5.50DS/-1.00DC×180° PD:60mm UV-1 | 2025年2月26日 | 光学中心单侧水平偏差（mm）
31 | 秀山县周全光学科技有限公司 | 秀山县周全光学科技有限公司 | 定配眼镜 | 镜片透射比分类：UV-1。规格型号：R：-3.75DS/-1.25DC×90° L：-4.00DS/-1.25DC×90° PD：66mm | 2025.02.20 | 柱镜轴位方向偏差（°）
32 | 巫溪县晶晶眼镜行 | 巫溪县晶晶眼镜行 | 定配眼镜 | UV-1 | 2025-02-19 | 主子午面二
33 | 重庆博客眼镜有限公司沙坪坝大学城店 | 重庆博客眼镜有限公司沙坪坝大学城店 | 定配眼镜 | -5.00DS/-1.00DC×90°；PD：65mm UV-1 | 2025-03-04 | 光学中心单侧水平偏差（mm）
34 | 重庆满天星眼镜有限公司 | 重庆满天星眼镜有限公司 | 定配眼镜 | -5.00DS/-1.00DC×90°；PD：64mm UV-1 | 2025-03-04 | 光学中心单侧水平偏差（mm）
35 | 江津区增视配镜中心 | 江津区增视配镜中心 | 定配眼镜 | R：-3.00DS/-1.50DC×90° L：-3.00DS/-1.50DC×90° PD：61mm UV-1 | 2025-03-09/- | 光学中心垂直互差（mm）
36 | 重庆黑猫生物质能有限公司 | 重庆黑猫生物质能有限公司 | 黑猫洗衣粉 | 3千克/袋 ，WL-A | 限用日期：20280106 | JB-03污布去污力
37 | 重庆市万盛经开区好又多商贸有限责任公司 | 广州市珑欣日用品有限公司 | 超强加酶无磷洗衣粉 | 500克/袋 | 2025年01月01日/-- | 总活性物含量(%)
38 | 重庆伦瑞风传动科技有限公司 | 重庆伦瑞风传动科技有限公司 | 西部隆升微耕机 | 1WG4.0-95FQ-Z | 2025.02.26 | 一般结构
39 | 重庆普罗旺斯机械制造有限公司 | 重庆普罗旺斯机械制造有限公司 | 微耕机 | 1WGCZ4.05-95 | 2025年2月24日/-- | 一般结构
40 | 重庆正耕农业机械有限公司 | 重庆正耕农业机械有限公司 | 微耕机 | 1WGCZ4.05-95(G4) | 2025-02-21/-- | 一般结构
41 | 重庆家户农机有限公司 | 重庆家户农机有限公司 | 微耕机 | 1WGCZ4.1-100B | 2025年03月06日/-- | 一般结构
42 | 重庆雅谷机械制造有限公司 | 重庆雅谷机械制造有限公司 | 微耕机 | 1WG4.05-95FC-ZC | 2025.03.06/-- | 一般结构
43 | 重庆闳强机械制造有限公司 | 重庆闳强机械制造有限公司 | 微耕机 | 1WGQZ4.0-105C | 2025-03-05/-- | 一般结构
44 | 重庆源顺进机械制造有限公司 | 重庆源顺进机械制造有限公司 | 微耕机 | 1WGFCZ4.05-100A（G4） | 20250308/-- | 一般结构
45 | 重庆汇运农业机械有限公司 | 重庆汇运农业机械有限公司 | 汇运牌微耕机 | 1WGQZ4.0-95A | 2025.02 | 一般结构
46 | 重庆万合鼎盛机械制造有限公司 | 重庆万合鼎盛机械制造有限公司 | 微耕机 | 1WG4.0-105FQ-ZC | 2025.02.17/- - | 一般结构
47 | 重庆非凡机械制造有限公司 | 重庆非凡机械制造有限公司 | 微耕机 | 1WGQZ4.0-100 | 2025.02/- - | 一般结构
48 | 重庆雄发机械制造有限公司 | 重庆雄发机械制造有限公司 | 五菱微耕机 | 1WGQZ4.0-100 | 2025.02/- - | 一般结构
49 | 重庆浩发机械制造有限公司 | 重庆浩发机械制造有限公司 | 微耕机 | 1WG4.0-105FQ-ZC | 2025.02.17/- - | 一般结构
50 | 石柱县三山工矿机械配件门市部 | 上海人民企业集团水泵有限公司 | Q（D）X系列 小型潜水电泵 | 25QDX1.5-32-0.75RY | 2024.10 | 电泵引出电缆
51 | 重庆建力通科技发展有限公司 | 重庆建力通科技发展有限公司 | 自吸式离心泵 | JS50ZB18-4.0Q | 2025.02.09 | 热防护装置
52 | 重庆市合川区首里机电有限公司 | 台州小泵侠科技有限公司 | 单相污水污物潜水电泵 | WQYD15-15-1.5 | 2024年11月 | 电泵引出电缆 效率 规定点流量与扬程
53 | 潼南区兴达农机经营部 | 多奇泵业（台州）有限公司 | 小型潜水电泵 | QDX1.5-16-0.37 | / | 电泵引出电缆
54 | 开州区增辉五金机电经营部 | 浙江飞克泵业有限公司 | 小型潜水电泵 | QDX1.5-32-0.75B | 2023年2月25日 | 电泵引出电缆
55 | 潼南区云霞水泵销售部 | 浙江七牛机电有限公司 | 单相潜水电泵 | QDX1.5-16-0.37 | 2024年10月 | 电泵引出电缆 规定点流量与扬程
56 | 唐平（个体工商户） | 台州桐乐山泵业有限公司 | 螺杆潜水电泵 | 100QGD2-60-0.75 | 2024 10 | 接地装置 电泵引出电缆 规定点流量与扬程
57 | 梁平区锐奇五金经营部 | 浙江威乐供水设备有限公司 | 小型污水潜水泵 | WQD40-9-1.5B | 2024年7月 | 电泵引出电缆
58 | 重庆古本机电有限公司 | 重庆古本机电有限公司 | 汽油发电机组 | 5.0GF 5.0kW | 2025.3.5/-- | 汽油消耗率（g/kW·h）
59 | 李应兰（个体工商户） | 四川泸州常达工贸有限公司 | 过磷酸钙 | 25kg/袋 | 2024.09.26 | 有效磷(以P2O5计)的质量分数(%) 水溶性磷(以P2O5计)的质量分数(%) 游离水的质量分数(%) 总铅(mg/kg) 总汞(mg/kg)
60 | 重庆润成生物有机肥有限公司 | 重庆润成生物有机肥有限公司 | 有机肥料 | 25kg/袋 | 2025年02月26日 | 总汞(Hg)(mg/kg)
61 | 重庆市璧山区农资有限责任公司 | 广西乐土生物科技有限公司 | 有机无机复混肥料（II型） | 25kg/袋 | 20241213/-- | 酸碱度(pH值)
62 | 巴南区木益农资经营部 | 四川天农农资有限公司 | 复合肥料 | 25KG/袋 | 20230314/- | 包装标识(养分含量、含氯标识、警示语、名称中的禁用语等)
63 | 肖立芹（个体工商户） | 湖北山泉生物科技有限公司 | 疏松状过磷酸钙 | 25kg/袋 | 2024-01-20/- | 水溶性磷(以P2O5计)的质量分数(%) 游离水的质量分数(%)
64 | 重庆市江化化工有限责任公司 | 重庆市江化化工有限责任公司 | 复合肥料 | 40kg/袋 | 2025年2月22日 | 粒度(1.00mm～4.75mm)(%)
65 | 垫江县徐桂华农资经营部 | 重庆市武隆区捷利实业有限责任公司 | 过磷酸钙 | 25kg／袋 | 2025.2.11 | 游离水的质量分数(%)
66 | 永川区王树东饲料经营部 | 四川畅农生物技术有限责任公司 | 复合肥料 | 25kg/袋 | 2024年10月10日 | 氧化钾（以K2O计）的质量分数（%）