## Sheet1
附件
2024年烟花爆竹等7种产品监督抽查不合格产品及企业名单
序号 | 受检单位名称 | 标称生产单位名称 | 受检产品名称 | 规格型号 | 生产日期/批货号 | 不合格项目 | 备注
1 | 重庆市旭洋烟花爆竹有限公司 | 余庆县飞龙烟花爆竹有限责任公司 | 1400颗飞龙电光炮（爆竹） | 2号 | 2024年10月24日（运输包装条码）/- | 燃放性能
2 | 重庆市烟花爆竹集团武隆区有限公司 | 浏阳市枨冲镇荷叶出口花炮厂 | 100发闪光蕾（组合烟花） | / | 2024年11月25日（运输包装条码）/- | 引燃时间（s）
3 | 重庆市荣昌区共通烟花爆竹有限责任公司 | 余庆县飞龙烟花爆竹有限责任公司 | 飞龙红炮（爆竹） | 1500响 | 2024年5月11日 | 引燃时间（s）
4 | 重庆锦宇烟花爆竹销售有限公司 | 毕节市万象烟花爆竹有限公司 | 鸿焰(组合烟花) | 80发 | 2024年4月 | 引燃时间（s）
5 | 重庆市烟花爆竹集团祥合有限公司 | 上栗县国生出口花炮厂 | 恭喜发财（爆竹） | 25型 | 2024年10月/- | 引火线牢固性
6 | 重庆市大足区红鑫烟花爆竹有限公司 | 贵州省红鑫烟花爆竹有限公司 | 好运来120发(烟花) | 365×313×295(mm) | 2024年11月03日 | 引燃时间（s）
7 | 重庆伍祥烟花爆竹有限公司 | 浏阳市颐和隆烟花制造有限公司 | 168发闪光蕾（组合烟花） | / | 2024年1月/- | 燃放性能
8 | 云阳县迎祥烟花爆竹有限公司 | 临澧县欣荣花炮有限责任公司 | 100发发财蕾（组合烟花） | / | 2024年7月/- | 燃放性能
9 | 重庆市晨景烟花爆竹有限公司 | 湖南省和旺花炮实业有限公司 | 100发闪光蕾（组合烟花） | / | 2024-06-08/- | 1.引燃时间（s） 2.燃放性能
10 | 重庆市华洲烟花爆竹有限公司 | 湖南宏利烟花有限公司 | 80发恭喜发财（组合烟花） | / | 2024-06-02/- | 1.引燃时间（s） 2.燃放性能
11 | 重庆市烟花爆竹集团永乐有限公司 | 余庆县吉盛烟花爆竹有限责任公司 | 220颗精品大地红（爆竹） | 5折 | 2024-08-08/- | 销售包装标志
12 | 重庆市烟花爆竹集团奉节县永祥有限公司 | 浏阳市美美烟花有限公司 | 100发奇花异彩（组合烟花） | / | 2024年3月/- | 燃放性能
13 | 重庆市烟花爆竹集团奉节县永祥有限公司 | 临澧县吉利烟花鞭炮有限公司 | 100发财源广进（组合烟花） | / | 2024年6月/- | 引燃时间（s）
14 | 重庆市烟花爆竹集团巫溪县瑞丰有限公司 | 宜春市锦三沅花爆有限公司 | 联兴富贵炮（爆竹） | 3000型 | 2024年2月/- | 销售包装标志
15 | 重庆喜禾烟花爆竹有限责任公司 | 江西省萍乡市远东出口花炮厂 | 1000个远东发财炮（爆竹） | 3000型 | 2024年4月5日/- | 引燃时间（s）
16 | 重庆市涪陵区金星水泥有限公司 | 重庆市涪陵区金星水泥有限公司 | 复合硅酸盐水泥 | P·C 42.5R | 2024年7月30日 | 细度 45μm方孔筛（%）
17 | 重庆业臻建材有限公司 | 重庆业臻建材有限公司 | 烧结普通砖（配砖） | Y 190×90×50(mm) MU10 | 2024.08.06 | 石灰爆裂
18 | 重庆帝皇建材有限公司 | 重庆帝皇建材有限公司 | 透水混凝土路面砖 | 200×100×60(mm) fts3.0 | 2024年5月20日 | 耐磨性（mm）
19 | 长寿区孟涛建材经营部 | 长寿区孟涛建材经营部 | 透水路面板 | PCF-B 300×300×60 Rf3.0 | 2024-5-18 | 耐磨性（mm）
20 | 重庆市大足区世良彩色水泥制品有限公司 | 重庆市大足区世良彩色水泥制品有限公司 | 透水路面砖 | PCB 200×100×50(mm) fts3.0 | 2024-05 | 耐磨性（mm） 透水系数（cm/s）
21 | 重庆市綦江区连城建材有限公司 | 重庆市綦江区连城建材有限公司 | 烧结多孔砖 | Y 200×95×115(mm) MU10 1000 | 2024.6.5 | 密度等级
22 | 重庆馨辰译建材有限责任公司 | 重庆馨辰译建材有限责任公司 | 烧结空心砖 | Y 190×200×115(mm) 800 MU3.5 | 2024-4-20 | 密度等级
23 | 重庆市载运建材有限公司 | 重庆市载运建材有限公司 | 烧结空心砖 | Y 190×200×115(mm) 800 MU3.5 | 2024-07-25 | 密度等级
24 | 重庆市武隆区宏顺水泥制品厂 | 重庆市武隆区宏顺水泥制品厂 | 混凝土普通砖 | 190×95×50（mm）P MU10 C | 2024.06 | 抗压强度平均值 抗压强度标准值
25 | 秀山县卓荣建材加工厂 | 秀山县卓荣建材加工厂 | 普通混凝土小型空心砌块 | NH 390×120×190（mm） MU5.0 | 2024.07.20 | 强度等级，MPa
26 | 安平仙(个体工商户) | 安平仙(个体工商户) | 普通混凝土小型砌块 | NH 390×150×190（mm） MU5.0 | 2024.06.28 | 强度等级，MPa； 软化系数
27 | 陈万友(个体工商户) | 陈万友(个体工商户) | 普通混凝土小型砌块 | NH 390×180×180（mm） MU5.0 | 20240720 | 强度等级，MPa
28 | 酉阳县洋涵水泥砖厂 | 酉阳县洋涵水泥砖厂 | 普通混凝土小型砌块 | NH 390×150×190（mm） MU5.0 | 2024.7.30 | 强度等级，MPa
29 | 彭水县守东水泥砖经营部 | 彭水县守东水泥砖经营部 | 普通混凝土小型砌块 | NH 390×150×190（mm） MU5.0 | 2024.7.10 | 强度等级，MPa
30 | 武隆区黄泥坡水泥制品加工厂 | 武隆区黄泥坡水泥制品加工厂 | 普通混凝土小型砌块 | NH390×190×190（mm） MU5.0 | 2024.06 | 强度等级，Mpa
31 | 武隆区永保水泥制品厂 | 武隆区永保水泥制品厂 | 普通混凝土小型砌块 | NH390×190×190（mm）MU5.0 | 2024.06 | 强度等级，MPa
32 | 樊洪兰(个体工商户) | 樊洪兰(个体工商户) | 普通混凝土小型砌块 | NH390×150×200（mm） MU5.0 | 2024.06 | 软化系数
33 | 武隆区胜江水泥砖加工厂 | 武隆区胜江水泥砖加工厂 | 普通混凝土小型砌块 | NH390×115×190（mm） MU5.0 | 2024.06 | 外壁和肋厚，mm（非承重空心砌块NH） 强度等级，MPa 软化系数
34 | 涪陵区福禄水泥砖加工厂 | 涪陵区福禄水泥砖加工厂 | 普通混凝土小型砌块 | NH 400×190×180（mm） MU5.0 | 2024.06.30 | 软化系数
35 | 重庆市武隆区叁源东润水泥制品有限公司 | 重庆市武隆区叁源东润水泥制品有限公司 | 普通混凝土小型砌块 | NH390×190×180（mm）MU5.0 | 2024.03.15 | 强度等级，MPa 软化系数
36 | 重庆能银涂建材有限公司 | 重庆能银涂建材有限公司 | 高级弹性外墙漆 | 20kg/桶 外墙面漆 | 2023.07.20 | 苯系物总和含量
37 | 重庆能银涂建材有限公司 | 重庆能银涂建材有限公司 | 竹炭净味内墙面漆 | 20kg/桶 内墙面漆 | 2024.04.17 | 苯系物总和含量
38 | 万州区龙都街道派恩特建材厂 | 万州区龙都街道派恩特建材厂 | 外墙腻子粉 | 25kg/袋（普通型） | 2024-08-11/- | 粘结强度（标准状态、冻融循环）
39 | 重庆市万州区上坪涂料厂 | 重庆市万州区上坪涂料厂 | 外墙腻子粉 | 20kg/袋（普通型） | 2024-07-20/- | 粘结强度（标准状态、冻融循环）